## 日本産主要木樹種の木材性質一覧表
樹 種 Species |  |  | 取扱区分 Group of test | 産 地 Locality | 供試木数 Number of sample trees | 樹 高 Tree height (m) | 胸高直径 Diameter breast height (cm) | 伐根年輪数 Number of ring at the base | 心材率 Percentage of heartwood (％） | 平均年輪幅 Average ring width (mm） | 比 重*1 Specific gravity |  |  | 全 収 縮 率*2 Shrinkage from green to oven dry (％) |  |  | 気 乾 ま で の 収 縮 率*2 Shrinkage from green to air dry |  |  | 繊維飽和点*3 Fiber saturation point (％) | 24 時 間 吸 湿 量*4 Moisture absorption after 24 hours (mg/㎠） |  |  | 40℃，75％時*4 平衡含水率 Equilibrium M.C.at 40℃， 75％ RH. （％） | 24 時 間 吸 水 量*4 Water absorption after 24 hours (mg/㎠） |  |  | 乾 燥 速 度 係 数*5 Coefficient of rate (1/h×102) |  |  |  | 天 然 乾 燥*7 Air-drying |  |  |  | 腐 朽 に よ る 重 量 減 少 率*8 Percentage of weight loss caused by decay （％） |  |  | 静 的 曲 げ*9 Static bending |  | 縦圧縮強さ*10 Maximum crushing strength in compression parallel to grain (kg/㎠） | 縦引張強さ*11 Maximum strength in tension parallel to grain (kg/㎠） | 衝撃曲げ吸収*12 エネルギー Absorbeｄ energy in impact bending (kg/㎠） | せん断強さ*18 （板目面） Shearing strength (Tangential surface) (kg/㎠） | 硬 さ Hardness*14 |  | 摩 耗 量 （板 目 面）*15 Loss in thickness by abrasion (Tangential section) |  | 回転かんなによる切削抵抗（P）*16 Cutting force with rotating knife (P)
[32 empty] | 初期含水率 Initial M．C． （％） | 時 間 Time （日 day）
[33 empty] | 含水率 30％まで To 30％ M．C． | 含水率 50～40％ From 50 to 40％ M．C． | 含水率 40～30％ From 40 to 30％ M．C．
[11 empty] | 容積密度数 Bulk density (kg/㎥） | 全 乾 At oven dry | 気 乾 (含水率15％) At air dry (15％ M.C.) | 接線方向 Tangential | 半径方向 Radial | 繊維方向 Longitudinal | 接線方向 Tangential | 半径方向 Radial | 繊維方向 Longitudinal |  | 木 口 面 Cross section | 板 目 面 Tangential section | 柾 目 面 Radial section |  | 木 口 面 Cross section | 板 目 面 Tangential section | 柾 目 面 Radial section | 板 目 Flat grain board |  | 柾 目 Edge grain board | [5 empty] | オオウズラタケ Tyromyces palustris | カワラタケ Coriolus versicolor | ウスバタケ Irpex lacteus | ヤング係数 YOUNG'S modulus (108kg/㎠） ( | 強 さ Modulus of rupture (kg/㎠） |  |  |  |  | 木 口 面 End surface (kg/㎠） | 板 目 面 Tangential surface (kg/㎠） | 繊維に平行方向 Parallel to fiber direction (mm) | 繊維に直角方向 Perpendicular to fiber direction (mm) | 一刃当り送り量 f =0.3cmの場合 At 0.3cm feed per knife (P) (kg/㎠） | P=a+uf の係数 α α in equation P=a+αｆ
番 号 Number | 和 名 お よ び 学 名 Common and scientific name
[28 empty] | 20℃ | 60℃ | 20℃ | 60℃
1. | イチイ | Taxus cuspidata | C″ | 長野県南安曇野群奈川村 | 7 | 6.9 | 14～22～45 | 120～138～190 | 80 | 1.0 | 452 | 0.49 | 0.54 | 5.35 | 2.71 | 0.2 | 1.85 | 0.84 | 0.06 | 24 | 328 | 59 | 54 | 10.4 | 145 | 26 | 21 | ― | ― | ― | ― | ― | ― | ― | ― | 0.8 | 0.8 | 1.9 | ― | ― | ― | ― | ― | ― | ― | ― | 0.9 | 0.99 | 1.35 | 3.83
| ICHII |  |  | Nagawa, Minamiazumi. Nagano Pref. | [6 empty] | ― | ― | ― | ― | ― | ― | ― | ― | ― | ― | ― | ― | ― | ― | ― | ― | ― | ― | ― | ― | ― |  |  |  |  | ― | ― | ― | [10 empty] | ― | ―
2. | カヤ | Torreya nucifera | C″ | 宮崎県北諸県郡三股町 | 2 | 11.5 | 55～57～58 | 250 | 65 | 0.9 | 431 | 0.47 | 0.51 | 5.43 | 3.06 | 0.14 | 2.03 | 1.09 | 0.03 | 24 | 332 | 66 | 58 | 11.4 | 152 | 38 | 31 | 1.03 | 4.7 | ― | ― | 124 | 153 | 25 | 33 | 0 | 1.3 | 0.5 | ― | ― | ― | ― | ― | ― | ― | ― | 1.11 | 1.11 | 1.42 | 3.41
| KAYA |  |  | Mimata, Kitamorogata. Miyazaki Pref. | [6 empty] | 364 | 0.4 | 0.43 | 5.45 | 3.1 | 0.2 | 2.24 | 1.14 | 0.04 | 24 | ― | ― | ― | ― | ― | ― | ― | ― | ― | ― | ― |  |  |  |  | 22.8 | 4.8 | 2 | [10 empty] | ― | ―
3. | イヌマキ | Podocarpus | C″ | 高知県幡多郡大正町 | 2 | 21 | 34～38～41 | 223～230～237 | ― | 1.1 | 457 | 0.51 | 0.55 | 6.88 | 3.86 | 0.34 | 3.31 | 1.55 | 0.13 | 27 | 280 | 104 | 85 | 12.8 | 468 | 69 | 81 | ― | ― | 1.21 | 6.86 | ― | ― | ― | ― | 19.8 | 4.4 | 6.3 | ― | ― | ― | ― | ― | ― | ― | ― | ― | ― | 1.95 | 4.61
| INUMAKI | macrophyllus |  | Taisho, Hata. Kōｃhi Pref. | [6 empty] | 451 | 0.5 | 0.55 | 6.65 | 3.52 | 0.38 | 3.18 | 1.37 | 0.17 | 28 | ― | ― | ― | ― | 676 | 87 | 101 | 2.7 | 14.62 | ― | ― |  |  |  |  | 13.9 | 7.5 | 8.4 | [10 empty] | ― | ―
4. | モミ | Abies firma | C´ | 高知県幡多郡大正町 | 2 | 32 | 53～67～81 | 212～223～234 | ― | 2.1 | 365 | 0.4 | 0.44 | 6.09 | 2.99 | 0.29 | 2.6 | 1.31 | 0.05 | 26 | 246 | 75 | 79 | 12.7 | 377 | 50 | 44 | 2.06 | 7.71 | 2.62 | 10.77 | 63 | 23 | 9 | 12 | 28.3 | 4.5 | 1 | 88.3 | 633 | 336 | 959 | 0.553 | 107 | 2.69 | 1.38 | 0.7 | 0.98 | 2.7 | 2.43
| MOMI |  |  | Taisho, Hata, Kōｃhi Pref. | [6 empty] | 326 | 0.36 | 0.39 | 6.33 | 2.9 | 0.33 | 2.91 | 1.2 | 0.1 | 27 | ― | ― | ― | ― | 885 | 51 | 60 | ― | ― | ― | ― |  |  |  |  | 25.8 | 10 | 4.9 | [10 empty] | ― | ―
5. | ウラジロモミ | Abies homolepis | C″ | 栃木県日光市 | 6 | 16.1 | 19～23～28 | 46～51～54 | ― | 2.4 | 297 | 0.33 | 0.36 | 7.47 | 2.47 | 0.19 | 3.23 | 0.88 | 0.02 | 25 | ― | ― | ― | 12 | 555 | 64 | 61 | 3.38 | 12.68 | 3.37 | 10.4 | 81 | 25 | 5 | 7 | 4.2 | 0.9 | 2.7 | ― | ― | ― | ― | ― | ― | ― | ― | ― | ― | 1.67 | 3.23
| URAJIROMOMI |  |  | Nikko, Tochigi Pref. | [6 empty] | 326 | 0.37 | 0.4 | 8.67 | 3.08 | 0.19 | 3.38 | 1.13 | 0.02 | 26 | ― | ― | ― | ― | ― | ― | ― | ― | ― | ― | ― |  |  |  |  | 1.5 | 2.2 | 5.3 | [10 empty] | ― | ―
6. | アオモリトドマツ | Abies mariesii | C″ | 青森県青森市横内 | 3 | 9.5 | 24～30～34 | ― | 44 | 1.8 | 340 | 0.38 | 0.41 | 7.33 | 2.21 | 0.07 | 3.51 | 0.88 | -0.06 | 29 | ― | ― | ― | ― | 497 | 57 | 66 | 2.59 | 9.01 | ― | ― | 111 | 45 | 8 | 10 | 21 | 8.7 | 6.8 | ― | ― | ― | ― | ― | ― | ― | ― | ― | ― | 1.5 | 1.73
| AOMORITODOMATSU |  |  | Yokouchi, Aomori, Aomori Pref. | [6 empty] | 321 | 0.36 | 0.39 | 7.82 | 2.62 | 0.05 | 3.47 | 0.95 | -0.04 | 29 | ― | ― | ― | ― | ― | ― | ― | ― | ― | ― | ― |  |  |  |  | 24.2 | 10.1 | 9.3 | [10 empty] | ― | ―
7. | トドマツ | Abies sachalinensis | C´ | 北海道千歳市紋別 | 5 | 21.1 | 34～43～56 | 70～80～90 | ― | 3.9 | 338 | 0.39 | 0.41 | 9.53 | 2.75 | 0.19 | 4.14 | 0.96 | 0.03 | 26 | 217 | 75 | 72 | 12.8 | 374 | 48 | 43 | 3.78 | 8.66 | 2.07 | 6.51 | 59 | 43 | 13 | 18 | 0.7 | 1.9 | 0 | 82.7 | 706 | 353 | 945 | 0.446 | 85.5 | 3.92 | 0.901 | 0.74 | 0.98 | 2.2 | 2.68
| TODOMATSU |  |  | Monbetsu, Chitose, Hokkaido Pref. | [6 empty] | 362 | 0.41 | 0.44 | 9.25 | 2.73 | 0.18 | 4.1 | 0.95 | 0.03 | 27 | 245 | 87 | 88 | 12.6 | 657 | 54 | 62 | ― | ― | ― | ― |  |  |  |  | 7.1 | 4.2 | 5.3 | [10 empty] | ― | ―
8. | シラベ | Abies veitchii | C″ | 栃木県日光町 | 7 | 20.3 | 19～26～38 | 94～107～130 | ― | 1.4 | ― | ― | ― | ― | ― | ― | ― | ― | ― | ― | 197 | 62 | 62 | 12 | 603 | 54 | 63 | 3.04 | 9.66 | 2.95 | 8.17 | 86 | 50 | 11 | 13 | 10.6 | 2 | 0 | 103 | 776 | 333 | 1325 | 0.551 | 74.1 | 3.72 | 0.722 | ― | ― | 1.36 | 2.88
| SHIRABE |  |  | Nikko, Tochigi Pref. | [6 empty] | 330 | 0.37 | 0.4 | 9.11 | 3.29 | 0.17 | 4.11 | 1.21 | 0.04 | 26 | ― | ― | ― | ― | ― | ― | ― | ― | ― | ― | ― |  |  |  |  | ― | ― | ― | [10 empty] | ― | ―
9. | カラマツ | Larix leptolepis | B | 長野県北佐久郡御代田町 | 23 | 25.8 | 29～38～46 | 65 | 79 | 2.5 | 434 | 0.5 | 0.53 | 8.61 | 3.85 | 0.18 | 4.13 | 1.73 | 0.01 | 28 | 333 | 84 | 83 | 12.8 | 148 | 42 | 39 | 2.88 | 4.8 | 0.53 | 1.91 | 52 | 13 | 3 | 7 | 12.1 | 1.4 | 0 | 114 | 952 | 521 | 1423 | 0.612 | 103 | 4.99 | 1.99 | 0.7 | 0.68 | 2.15 | 4.14
| KARAMATSU |  |  | Miyota, Kitasakuma, Nagano Pref. | [6 empty] | 413 | 0.48 | 0.52 | 8.54 | ― | 0.19 | 4.14 | ― | -0.04 | ― | ― | ― | ― | 12.6 | ― | ― | ― | ― | ― | ― | ― |  |  |  |  | 23.2 | 8.4 | 7.5 | [10 empty] | ― | ―
10. | エゾマツ | Picea jezoensis | B | 北海道上川郡新得町 | 17 | 28.7 | 24～47～78 | 96～155～263 | 50 | 1.7 | 348 | 0.4 | 0.43 | 9.51 | 4.11 | 0.18 | 4.17 | 1.59 | 0.04 | 26 | 188 | 63 | 63 | 13.2 | 315 | 45 | 45 | ― | 8.94 | ― | 7.41 | 81 | 22 | 5 | 6 | 20.1 | 11.7 | 6.4 | 102 | 734 | 368 | 1267 | 0.58 | 814 | 3.51 | 0.688 | 0.8 | 0.85 | 1.84 | 1.67
| EZOMATSU |  |  | Shintoku, Kamikawa, Hokkaido Pref. | [6 empty] | 350 | 0.4 | 0.43 | 9.02 | 3.87 | 0.18 | 3.91 | 1.49 | 0.03 | 26 | 186 | 64 | 70 | 13.3 | 809 | 69 | 72 | ― | ― | ― | ― |  |  |  |  | 15.2 | 10.9 | 11.4 | [10 empty] | ― | ―
11. | アカエゾマツ | Picea glehnii | C″ | 北海道上川郡新得町 | 3 | 27 | 44～52～60 | 176～299～394 | ― | 1.0 | 382 | 0.43 | 0.46 | 7.9 | 3.41 | 0.19 | 3.32 | 1.29 | 0.06 | 26 | 213 | 66 | 70 | 13.3 | 270 | 39 | 42 | ― | 4.98 | ― | 4.41 | 42 | 12 | ― | 11 | 17.5 | 13.9 | 5.9 | ― | ― | ― | ― | ― | ― | ― | ― | ― | ― | 2.01 | 4.01
| AKAEZOMATSU |  |  | Shintoku, Kamikawa, Hokkaido Pref. | [6 empty] | 355 | 0.4 | 0.43 | 7.61 | 2.97 | 0.18 | 3.08 | 1.12 | 0.04 | 25 | 243 | 79 | 96 | 13.5 | 694 | 72 | 65 | ― | ― | ― | ― |  |  |  |  | 10.9 | 13.8 | 15.2 | [10 empty] | ― | ―
12. | トウヒ | Picea jezoensis | C″ | 長野県南佐久郡小海町 | 3 | 20.1 | 38～42～48 | 265～312～385 | 70 | 0.7 | 373 | 0.43 | 0.46 | 8.52 | 4.78 | 0.19 | 3.81 | 1.87 | 0.05 | 27 | 431 | 120 | 122 | 12 | 229 | 36 | 39 | ― | ― | ― | ― | 52 | 15 | 4 | 8 | 17.2 | 5.3 | 1.1 | ― | ― | ― | ― | ― | ― | ― | ― | 0.83 | 0.88 | 2.33 | 3.32
| TŌHI | var. hondoensis |  | Koumi, Minamisaku, Nagano Pref. | [6 empty] | 343 | 0.39 | 0.42 | 8.93 | 4.32 | 0.21 | 4 | 1.7 | 0.05 | 27 | ― | ― | ― | ― | ― | ― | ― | ― | ― | ― | ― |  |  |  |  | 10.6 | 10.9 | 11.6 | [10 empty] | ― | ―
13. | トガサワラ | Pseudotsuga japonica | C″ | 高知県安芸郡馬路村 | 1 | 30 | 64 | 240 | 72 | 1.6 | 400 | 0.44 | 0.47 | 4.86 | 2.98 | 0.36 | 2.12 | 1.26 | 0.08 | 22 | 257 | 74 | 78 | 12.2 | 196 | 31 | 31 | 2.76 | 5.69 | ― | ― | 54 | 20 | ― | 13 | 7.2 | 1.3 | 1 | ― | ― | ― | ― | ― | ― | ― | ― | ― | ― | 1.33 | 1.64
| TOGASAWARA |  |  | Umaji. Aki, Kochi Pref. | [6 empty] | 356 | 0.39 | 0.43 | 5.18 | 3.02 | 0.36 | 2.42 | 1.35 | 0.11 | 27 | ― | ― | ― | ― | 453 | 47 | 57 | ― | ― | ― | ― |  |  |  |  | 21.4 | 12.7 | 6.2 | [10 empty] | ― | ―
14. | ツガ | Tsuga sieboldii | C´ | 高知県幡多郡大正町 | 2 | 27.5 | 59～64～68 | 231～233～236 | ― | 1.6 | 448 | 0.51 | 0.54 | 7.24 | 4.03 | 0.16 | 2.94 | 1.57 | 0.02 | 24 | 284 | 85 | 85 | 12.7 | 381 | 38 | 56 | 2.58 | 6.79 | 1.94 | 8.37 | ― | ― | ― | ― | 20.6 | 2.2 | 1.7 | 79.8 | 773 | 411 | 1111 | 0.467 | 135 | 3.33 | 1.87 | 0.56 | 0.69 | 2.95 | 3.21
| TSUGA |  |  | Taisho, Hata, Kochi Pref. | [6 empty] | 393 | 0.44 | 0.48 | 7.44 | 3.97 | 0.14 | 3.44 | 1.77 | 0.02 | 29 | ― | ― | ― | ― | 798 | 55 | 64 | ― | ― | ― | ― |  |  |  |  | 20.7 | 11.8 | 4.9 | [10 empty] | ― | ―
15F. | アカマツ | Pinus densiflora | A | 岩手県岩手郡岩手町 | 21 | 22.4 | 20～26～36 | 48～52～56 | 23 | 2.5 | 345 | 0.38 | 0.42 | 7.68 | 2.92 | 0.23 | 4.11 | 1.39 | 0.03 | 32 | 278 | 94 | 86 | 12.7 | 241 | 50 | 46 | ― | ― | （辺心混材） |  | 121 | 41 | 7 | 8 | 8 | 7 | 2.4 | 98.2 | 758 | 392 | 1181 | 0.447 | 98.9 | 4.58 | 1.39 | 0.58 | 0.68 | 1.9 | 1.59
| AKAMATSU |  |  | Iwate, Iwate, Iwate Pref. | [6 empty] | 417 | 0.48 | 0.52 | 8.66 | 4.55 | 0.16 | 4.65 | 2.15 | -0.01 | 35 | ― | ― | ― | 12.4 | 984 | 142 | 95 | ― | ― | 2.91 | 10.52 |  |  |  |  | 16.8 | 10.2 | 12.1 | [10 empty] | ― | ―
15I. | 〃 | 〃 |  | 茨城県常陸太田市春友町 | 20 | 20.5 | 22～32～48 | 55～60～63 | 18 | 3.1 | 448 | 0.52 | 0.55 | 8.9 | 4.13 | 0.2 | 4.4 | 1.86 | 0.03 | 29 | 307 | 88 | 84 | 13.2 | 324 | 51 | 47 | 2.01 | 5.08 | 2.1 | 4.74 | 94 | 56 | 11 | 14 | 1.2 | 2.5 | 0 | 124 | 1053 | 486 | 1546 | 0.726 | 118 | 4.63 | 2.14 |  |  | 2.27 | 3.96
|  |  |  | Harutomo, Hitachiõta, Ibaragi Pref. | [6 empty] | 470 | 0.54 | 0.58 | 8.93 | 4.82 | 0.2 | 4.24 | 2.17 | 0.02 | 28 | 332 | 100 | 102 | 13.2 | 988 | 87 | 75 | ― | ― | ― | ― |  |  |  |  | 0 | 5.9 | 5.9 | [10 empty] | ― | ―
15L. | 〃 | 〃 |  | 広島県甲奴郡上下町 | 28 | 24.4 | 26～35～44 | 60～65～72 | 39 | 2.2 | 418 | 0.47 | 0.52 | 8.45 | 3.95 | 0.2 | 4.34 | 1.91 | 0.03 | 36 | 290 | 81 | 77 | 12.6 | 201 | 42 | 41 | （15Lは板，柾とも辺心混材） |  |  |  | 55 | 16 | 5 | 9 | 13.1 | 3.6 | 1.2 | 109 | 911 | 477 | 1476 | 0.579 | 113 | 6.41 | 2.06 |  |  | 2 | 2.43
|  |  |  | Jōge, Kōnu, Hiroshima Pref. | [6 empty] | 450 | 0.52 | 0.56 | 8.33 | 5.19 | 0.2 | 4.33 | 2.49 | 0.04 | 34 | 318 | 94 | 91 | 12.6 | 682 | 102 | 74 | 1.36 | 11.03 | 1.22 | 7.48 |  |  |  |  | 30.5 | 8.7 | 7.8 | [10 empty] | ― | ―
16. | ヒメコマツ | Pinus Pentaphylla | C″ | 岐阜県大野郡朝日村 | 3 | 25 | 44～50～54 | 170～252～295 | 82 | 1.0 | 353 | 0.39 | 0.42 | 6.32 | 2.65 | 0.2 | 2.74 | 0.94 | 0.03 | 25 | 317 | 72 | 66 | 12.2 | 328 | 38 | 33 | ― | ― | ― | ― | 84 | 62 | 14 | 18 | 2 | 2.3 | 1.5 | ― | ― | ― | ― | ― | ― | ― | ― | 1.13 | 1.16 | 2.22 | 1.19
| HIMEKOMATSU |  |  | Asahi, Ōno, Gifu Pref. | [6 empty] | 300 | 0.33 | 0.36 | 5.78 | 2.72 | 0.3 | 2.31 | 0.95 | 0.04 | 25 | ― | ― | ― | ― | ― | ― | ― | ― | ― | ― | ― |  |  |  |  | 4 | 12.4 | 17.3 | [10 empty] | ― | ―
17. | クロマツ | Pinus thunbergii | C´ | 宮崎県北諸県郡高城町 | 5 | 19 | 31～42～53 | 37～38～40 | 5 | 5.0 | 474 | 0.55 | 0.58 | 8.01 | 3.55 | 0.22 | 4.17 | 1.67 | 0.04 | 31 | 221 | 82 | 71 | 13.5 | 1045 | 115 | 92 | 2.63 | 12.28 | 2.51 | 9.62 | 124 | 48 | 6 | 9 | 3.2 | 5.4 | 6 | 97.7 | 931 | 445 | 1230 | 0.7 | 106 | 6.11 | 1.89 | 0.46 | 0.74 | 2.38 | 3.25
| KUROMATSU |  |  | Takajo, Kitamorogata, Miyazaki Pref. | [6 empty] | 466 | 0.53 | 0.57 | 8.61 | 4.56 | 0.16 | 4.32 | 2.13 | 0.03 | 30 | 222 | 88 | 84 | 13.3 | 1944 | 153 | 99 | ― | ― | ― | ― | -100 | -24 | -4 | -5 | 8.4 | 3.8 | 5.5 | [10 empty] | ― | ―
18G. | スギ | Cryptomeria japonica | A | 秋田県仙北郡協和村 | 18 | 24.4 | 20～31～48 | 58～61～63 | 54 | 3.2 | 299 | 0.33 | 0.36 | 7.19 | 2.44 | 0.19 | 3.46 | 1.07 | 0.03 | 28 | 280 | 76 | 68 | 13.2 | 341 | 47 | 36 | ― | ― | ― | ― | 177 | 144 | 25 | 31 | 4.8 | 5.5 | 0.5 | 81.6 | 646 | 341 | 886 | 0.294 | 67.5 | 2.83 | 0.855 | 0.97 | 1 | 1.4 | 2.66
| SUGI |  |  | Kyōwa, Senboku. Akita Pref. | [6 empty] | 280 | 0.32 | 0.35 | 7.25 | 2.9 | 0.25 | 3.15 | 1.31 | 0.02 | 26 | 303 | 100 | 105 | 13 | 1190 | 75 | 82 | ― | ― | ― | ― |  |  |  |  | 11.9 | 10.8 | 9.3 | [10 empty] | ― | ―
18I. | 〃 | 〃 |  | 茨城県東茨城郡御前山村 | 19 | 25.3 | 26～33～52 | 65～66～66 | 39 | 2.3 | 340 | 0.38 | 0.41 | 6.76 | 2.5 | 0.14 | 2.86 | 0.99 | 0.02 | 25 | 300 | 79 | 76 | 13.5 | 189 | 35 | 28 | 1.72 | 5.81 | 1.02 | 4.83 | 154 | 179 | 30 | 39 | 0 | 2.2 | 0 | 81.7 | 653 | 314 | 918 | 0.424 | 69.5 | 3 | 0.992 |  |  | 0.97 | 2.01
|  |  |  | Gozenyama, Higashiibaragi, Ibaragi Pref. | [6 empty] | 307 | 0.34 | 0.37 | 6.57 | 2.68 | 0.19 | 2.68 | 1.1 | 0.02 | 24 | 302 | 103 | 111 | 12.6 | 1393 | 77 | 111 | ― | ― | ― | ― |  |  |  |  | 6.2 | 6.4 | 4.2 | [10 empty] | 1.8 | 2.66
18N. | 〃 | 〃 |  | 宮崎県北諸県郡高城町 | 26 | 18.9 | 19～27～37 | 43～48～50 | 49 | 3.1 | 332 | 0.36 | 0.4 | 6.5 | 2.48 | 0.15 | 3.03 | 1.11 | 0.02 | 28 | 248 | 66 | 61 | 13.6 | 186 | 36 | 28 | 1.59 | 6.11 | 1.17 | 4.73 | 173 | 168 | 27 | 34 | 0 | 0.8 | 0 | 82.6 | 694 | 353 | 1008 | 0.555 | 81.9 | 3.67 | 1.12 |  |  | 1.1 | 1.32
|  |  |  | Takajo, Kitamorogata, Miyazaki Pref. | [6 empty] | 330 | 0.37 | 0.4 | 6.7 | 3.08 | 0.19 | 3.07 | 1.41 | 0.04 | 28 | 202 | 72 | 80 | 13.1 | 1691 | 80 | 107 | 3.61 | 10.9 | ― | ― | -107 | -24 | -7 | -8 | 15.5 | 4.5 | 2.8 | [10 empty] | 1.84 | 3.13
19. | コウヤマキ | Sciadopitys | C″ | 長野県木曽郡王滝村 | 2 | 21.9 | 30～40～50 | 140 | 83 | 1.4 | 262 | 0.29 | 0.32 | 5.55 | 1.82 | 0.21 | 3.28 | 1.13 | 0.07 | 35 | 239 | 78 | 72 | 12.4 | 110 | 21 | 20 | 1.74 | 8.04 | 1.6 | 7.29 | 85 | 13 | 2 | 4 | 0 | 0.9 | 0 | ― | ― | ― | ― | ― | ― | ― | ― | ― | ― | 1.02 | 0.91
| KŌYAMAKI | verticillata |  | Ōtaki， Kiso, Nagano Pref. | [6 empty] | 245 | 0.27 | 0.3 | 6.27 | ― | 0.12 | 2.92 | ― | 0 | ― | ― | ― | ― | ― | ― | ― | ― | ― | ― | ― | ― |  |  |  |  | 3.5 | 5.7 | 5.4 | [10 empty] | ― | ―
20. | ヒノキ | Chamaecyparis | B | 長野県木曽郡上松町 | 13 | 26.3 | 38～48～63 | 242～254～261 | 70 | 0.9 | 330 | 0.37 | 0.41 | 6.43 | 3.07 | 0.25 | 3.45 | 1.49 | 0.05 | 33 | 282 | 83 | 84 | 12.2 | 444 | 35 | 37 | 2.35 | 4.22 | 2.02 | 4.14 | 109 | 17 | 3 | 4 | 0 | 4.2 | 0 | 77.7 | 666 | 329 | 1209 | 0.558 | 103 | 3.25 | 0.719 | 0.76 | 0.81 | 1.6 | 2.24
| HINOKI | obtusa |  | Agematsu, Kiso, Nagano Pref. | [6 empty] | 303 | 0.34 | 0.37 | 6.59 | 3.24 | 0.25 | 3.56 | 1.33 | 0.01 | ― | ― | ― | ― | ― | ― | ― | ― | ― | ― | ― | ― |  |  |  |  | 12.7 | 10.9 | 4.2 | [10 empty] | ― | ―
21. | サワラ | Chamaecyparis | C″ | 長野県木曽郡上松町 | 1 | 30.6 | 73 | 267 | 86 | 1.2 | 291 | 0.33 | 0.36 | 6.82 | 2.85 | 0.09 | 3.77 | 1.75 | 0.01 | 35 | 258 | 77 | 78 | 11.3 | 192 | 28 | 25 | 2.02 | 6.3 | 1.33 | 5.86 | 103 | 65 | 23 | 28 | 0 | 1.5 | 0 | ― | ― | ― | ― | ― | ― | ― | ― | 1.22 | 1.69 | 1.1 | 2
| SAWARA | pisifera |  | Agematsu, Kiso, Nagano Pref. | [6 empty] | 253 | 0.29 | 0.31 | 7.83 | ― | 0.14 | 3.88 | ― | -0.05 | ― | ― | ― | ― | ― | ― | ― | ― | ― | ― | ― | ― |  |  |  |  | 12.4 | 9.5 | 7.3 | [10 empty] | ― | ―
22. | ネズコ | Thuja standishii | C″ | 長野県木曽郡上松町 | 2 | 19.6 | 38～46～54 | 289 | 80 | 0.9 | 281 | 0.31 | 0.34 | 5.85 | 1.97 | 0.29 | 3.04 | 1.13 | 0.15 | 30 | 318 | 76 | 74 | 9.7 | 357 | 34 | 35 | 1.43 | 4.92 | 2.36 | 5.48 | 98 | 42 | 14 | 18 | 0 | 0.4 | 0.4 | ― | ― | ― | ― | ― | ― | ― | ― | ― | ― | 1.5 | 2.86
| NEZUKO |  |  | Agematsu, Kiso, Nagano Pref. | [6 empty] | 246 | 0.28 | 0.31 | 7.12 | ― | 0.37 | 4.36 | ― | 0.14 | ― | ― | ― | ― | ― | ― | ― | ― | ― | ― | ― | ― |  |  |  |  | 11.7 | 6.7 | 6.3 | [10 empty] | ― | ―
23. | アスナロ | Thujopsis dolabrata | C″ | 長野県木曽郡上松町 | 2 | 21.8 | 36～41～46 | 248～250～252 | 74 | 0.8 | 354 | 0.4 | 0.43 | 7.01 | 3.4 | 0.15 | 3.59 | 1.77 | 0.04 | 32 | 433 | 117 | 115 | 12 | 276 | 37 | 34 | 1.66 | 4.92 | 1.91 | 4.84 | 80 | 18 | 4 | 5 | 0 | 0.8 | 0 | ― | ― | ― | ― | ― | ― | ― | ― | 0.96 | 1.38 | 0.95 | 1.14
| ASUNARO |  |  | Agematsu, Kiso, Nagano Pref. | [6 empty] | 322 | 0.37 | 0.4 | 6.88 | ― | 0.31 | 3.49 | ― | 0.1 | ― | ― | ― | ― | ― | ― | ― | ― | ― | ― | ― | ― |  |  |  |  | 19..7 | 7.6 | 3.8 | [10 empty] | ― | ―
24. | ヒノキアスナロ | Thujopsis dolabrata | C´ | 青森県青森市滝沢 | 5 | 19.6 | 32～40～55 | 74～96～180 | 77 | 2.4 | 347 | 0.39 | 0.42 | 7.3 | 2.89 | 0.08 | 3.13 | 1.05 | -0.04 | 27 | 274 | 70 | 63 | 11.8 | 219 | 39 | 39 | 1.99 | 3.68 | 1.97 | 3.01 | 68 | 23 | 5 | 6 | 0.4 | 2.6 | 1.7 | 82 | 692 | 365 | 1164 | 0.538 | 108 | 4.24 | 1 | ― | ― | 1.85 | 3.31
| HINOKIASUNARO | var. hondae |  | Takisawa, Aomori, Aomori Pref. | [6 empty] | 326 | 0.37 | 0.4 | 8.42 | ― | 0.16 | 4 | ― | -0.03 | ― | ― | ― | ― | ― | ― | ― | ― | ― | ― | ― | ― |  |  |  |  | 14.5 | 8.1 | 6.6 | [10 empty] | ― | ―
25. | ドロノキ | Populus | C´ | 北海道上川郡新得町 | 6 | 27.9 | 36～43～56 | 46～53～67 | 55 | 3.4 | 278 | 0.35 | 0.34 | 8.27 | 3.11 | 0.39 | 4.27 | 1.38 | 0.12 | 29 | 183 | 74 | 70 | 12.4 | 580 | 89 | 87 | ― | 14.88 | ― | 9.56 | 161 | 107 | 16 | 21 | 23.4 | 39.1 | 35.7 | 75.6 | 440 | 250 | 745 | 0.323 | 68.4 | 2.45 | 0.399 | ― | ― | 1.87 | 3.27
| DORONOKI | maximowiczii |  | Shintoku, Kamikawa, Hokkaido Pref. | [6 empty] | 334 | 0.38 | 0.41 | 8.4 | 3.19 | 0.6 | 3.94 | 1.21 | 0.27 | 28 | 251 | 94 | 82 | 11.5 | 800 | 84 | 77 | ― | ― | ― | ― |  |  |  |  | 26 | 35.7 | 29.3 | [10 empty] | 2.08 | 3.7
26. | ヤマナラシ | Populus sieboldii | C″ | 北海道上川郡清水町 | 9 | 12.2 | 17～22～28 | 39～50～57 | ― | 2.0 | 365 | 0.41 | 0.45 | 8 | 3.01 | 0.49 | 4.29 | 1.41 | 0.19 | 31 | ― | ― | ― | 12.4 | ― | ― | ― | ― | ― | ― | ― | 96 | 70 | 18 | 23 | 18.7 | 38.2 | 34.9 | ― | ― | ― | ― | ― | ― | ― | ― | ― | ― | 2.48 | 4.61
| YAMANARASHI |  |  | Shimizu, Kamikawa, Hokkaido Pref. | [6 empty] | 367 | 0.41 | 0.45 | 7.86 | 2.75 | 0.54 | 3.98 | 1.16 | 0.23 | 29 | ― | ― | ― | ― | 409 | 68 | 73 | ― | 5.43 | ― | ― |  |  |  |  | ― | ― | ― | [10 empty] | ― | ―
71. | オオバヤナギ | Toisusu urbaniana | C″ | 北海道河東郡鹿追町 | 3 | 24.1 | 42 | 59～77～107 | 76 | 2.4 | 329 | 0.37 | 0.39 | 7.18 | 2.37 | 0.42 | 3 | 0.93 | 0.14 | 26 | 135 | 46 | 35 | 12.1 | 258 | 43 | 34 | ― | 6.9 | ― | 5.14 | 111 | 174 | 31 | 40 | 16.5 | 40.6 | 11.3 | ― | ― | ― | ― | ― | ― | ― | ― | ― | ― | 1.83 | 3.13
| ŌBAYANAGI |  |  | Shikaoi, Kato, Hokkaido Pref. | [6 empty] | 290 | 0.31 | 0.34 | 5.2 | 1.37 | 0.58 | 2.04 | 0.42 | 0.27 | 25 | ― | ― | ― | ― | ― | ― | ― | ― | ― | ― | ― |  |  |  |  | 25.5 | 28.6 | 30.1 | [10 empty] | ― | ―
28. | オニグルミ | Juglans sieboldiana | C″ | 青森県上北郡十和田町 | 4 | 16.8 | 26～30～34 | 38～42～51 | 72 | 3.7 | 432 | 0.51 | 0.54 | 8.75 | 5.63 | 0.17 | 5.11 | 2.96 | 0.02 | 34 | 248 | 70 | 58 | 11.3 | 207 | 37 | 37 | ― | ― | ― | ― | 108 | 103 | 20 | 25 | 7.4 | 5.7 | 1.1 | ― | ― | ― | ― | ― | ― | ― | ― | ― | ― | 1.95 | 3
| ONIGURUMI |  |  | Towada, Kamikita, Aomori Pref. | [6 empty] | 370 | 0.45 | 0.48 | 9.9 | ― | 0.37 | 6.79 | ― | 0.15 | ― | ― | ― | ― | ― | ― | ― | ― | ― | ― | ― | ― |  |  |  |  | ― | ― | ― | [10 empty] | ― | ―
29. | サワグルミ | Pterocarya rhoifolia | C″ | 群馬県多野郡上野村 | 3 | 33.0 | 34～41～50 | 60～71～93 | ― | 3.5 | ― | ― | ― | ― | ― | ― | ― | ― | ― | 35 | 141 | 55 | 57 | 11.1 | 624 | 81 | 99 | 32.5 | 11.65 | 3.19 | 9.7 | 57 | 26 | 9 | 11 | 12.2 | 23.6 | 31.7 | 73.4 | 523 | 254 | 944 | 0.392 | 61.3 | 2.55 | 0.434 | ― | ― | 1.53 | 2.86
| SAWAGURUMI |  |  | Ueno, Tano, Gunma Pref. | [6 empty] | 269 | 0.32 | 0.34 | 11.09 | 4.95 | 0.32 | 6.11 | 2.99 | 0.08 | ― | ― | ― | ― | ― | ― | ― | ― | ― | ― | ― | ― |  |  |  |  | 11.9 | 14.7 | 30.4 | [10 empty] | ― | ―
72. | コバノヤマハンノキ KOBANOYAMAHANNOKI | Alnus inokumae | C″ | 青森県三戸郡三戸町 | 5 | 16.7 | 12～15～19 | 14～14～14 | ― | 5.0 | ― | ― | ― | ― | ― | ― | ― | ― | ― | ― | 211 | 71 | 64 | 12.5 | ― | ― | ― | ― | ― | ― | ― | 81 | 96 | 26 | 33 | 31.8 | 26.8 | 16.6 | 97.5 | 826 | 394 | 1516 | 0.662 | 110 | 4.5 | 0.96 | ― | ― | ― | ―
|  |  |  | Sannohe, Sannohe, Aomori Pref. | [6 empty] | 373 | 0.44 | 0.47 | 10.18 | 4.35 | 0.4 | 6.01 | 2.21 | 0.21 | 35 | ― | ― | ― | ― | ― | ― | ― | ― | ― | ― | ― |  |  |  |  | 35.3 | 25.8 | 11.9 | [10 empty] | ― | ―
74. | ヤマハンノキ | Alnus hirsuta | C″ | 静岡県駿東郡小山町 | 5 | ― | 20～20～22 | ― | ― | 1.9 | 382 | 0.45 | 0.48 | 10.15 | 5.28 | 0.37 | 6.52 | 3.01 | 0.12 | 39 | 308 | 109 | 92 | 12.2 | ― | ― | ― | ― | ― | ― | ― | ― | ― | ― | ― | 33.3 | 25.5 | 17.4 | ― | ― | ― | ― | ― | ― | ― | ― | 0.86 | 1.31 | ― | ―
| YAMAHANNOKI | var. sibirica |  | Oyama, Sunto, Shizuoka Pref. | [6 empty] | 396 | 0.46 | 0.5 | 9.07 | 5.05 | 0.38 | 5.49 | 2.66 | 0.1 | 36 | ― | ― | ― | ― | 1289 | 105 | 126 | ― | ― | ― | ― |  |  |  |  | ― | ― | ― | [10 empty] | ― | ―
31. | ミズメ | Betula grossa | C″ | 群馬県多野郡上野村 | 3 | 23.7 | 26～41～50 | 117～136～149 | 18 | 1.2 | 578 | 0.66 | 0.7 | 6.77 | 5.08 | 0.38 | 2.87 | 1.76 | 0.16 | 25 | 201 | 69 | 63 | 12 | 181 | 38 | 35 | 1.14 | 4.41 | 0.92 | 3.35 | 58 | 41 | 14 | 19 | 9.4 | 15.1 | 0 | ― | ― | ― | ― | ― | ― | ― | ― | 0.49 | 0.59 | 1.7 | 4
| MIZUME |  |  | Ueno, Tano, Gunma Pref. | [6 empty] | 545 | 0.62 | 0.66 | 6.42 | 5.75 | 0.26 | 2.76 | 2.13 | 0.1 | 25 | 222 | 76 | 62 | 12 | 535 | 61 | 71 | ― | ― | ― | ― |  |  |  |  | 27.3 | 21.2 | 18.8 | [10 empty] | 1.95 | 5.22
32. | シラカンバ | Betula platyphylla | C″ | 北海道紋別郡丸瀬布町 | 7 | 19.0 | 22～23～26 | 53 | ― | 1.9 | ― | ― | ― | ― | ― | ― | ― | ― | ― | ― | ― | ― | ― | ― | ― | ― | ― | ― | ― | ― | ― | ― | ― | ― | ― | 38.1 | 28.3 | 16.3 | ― | ― | ― | ― | ― | ― | ― | ― | ― | ― | 1.96 | 4.62
| SHIRAKANBA | var. japonica |  | Maruseppu, Monbetsu, Hokkaido Pref. | [6 empty] | 474 | 0.57 | 0.6 | 10.3 | 6.11 | 0.36 | 5.77 | 2.49 | 0.14 | 31 | 439 | 139 | 118 | 12.1 | 677 | 61 | 60 | ― | ― | ― | ― |  |  |  |  | ― | ― | ― | [10 empty] | ― | ―
33. | マカンバ | Betula | B | 北海道千歳市紋別 | 3 | 28.0 | 36～69～86 | 50～132～200 | ― | 3.2 | 531 | 0.61 | 0.65 | 7.58 | 5.24 | 0.44 | 3.91 | 2.25 | 0.2 | 30 | 261 | 101 | 99 | 12.4 | 272 | 46 | 46 | 1.2 | 5.69 | 1.08 | 4.46 | 71 | 69 | 19 | 24 | 23.1 | 13.8 | 0 | 125 | 1072 | 466 | 1396 | 0.956 | 178 | 4.93 | 2.09 | 0.38 | 0.4 | 1.86 | 6.19
| MAKANBA | maximowicziana |  | Monbetsu, Chitose, Hokkaido Pref. | [6 empty] | 588 | 0.69 | 0.73 | 8.85 | 5.63 | 0.56 | 4.82 | 2.35 | 0.27 | 29 | 376 | 139 | 120 | 12.1 | 301 | 56 | 50 | ― | ― | ― | ― |  |  |  |  | 32.5 | 21.2 | 18.4 | [10 empty] | 2.66 | 4.36
34. | アカシデ | Carpinus laxiflora | C″ | 群馬県多野郡上野村 | 3 | 21.5 | 22～33～42 | 129～143～163 | ― | 1.2 | ― | ― | ― | ― | ― | ― | ― | ― | ― | ― | ― | ― | ― | ― | 571 | 76 | 65 | 0.43 | 5.88 | 0.29 | 5.33 | 47 | 45 | ― | 28 | 26.1 | 20.5 | 20.6 | ― | ― | ― | ― | ― | ― | ― | ― | ― | ― | 3.24 | 3.64
| AKASHIDE |  |  | Ueno, Tano, Gunma Pref. | [6 empty] | 597 | 0.73 | 0.76 | 11.95 | 5.56 | 0.46 | 6.82 | 2.24 | 0.15 | 30 | 297 | 119 | 92 | 12 | ― | ― | ― | ― | ― | ― | ― |  |  |  |  | 29 | 20.9 | 13.3 | [10 empty] | ― | ―
35. | アサダ | Ostrya japonica | C″ | 北海道千歳市紋別 | 3 | 21.5 | 32～36～42 | 118～126～140 | 35 | 1.3 | 581 | 0.68 | 0.72 | 9.54 | 5.23 | 0.38 | 5.16 | 2.27 | 0.15 | 31 | 200 | 85 | 71 | 12.3 | 201 | 42 | 36 | （板，柾とも辺心混材） |  |  |  | 72 | 110 | 29 | 37 | 15.2 | 7.8 | 0 | 137 | 1223 | 567 | 1795 | 1.19 | 138 | 5.8 | 2.17 | 0.47 | 0.54 | 3.18 | 3.18
| ASADA |  |  | Monbetsu, Chitose, Hokkaido Pref. | [6 empty] | 563 | 0.64 | 0.69 | 8.7 | 4.56 | 0.43 | 4.25 | 1.7 | 0.19 | 27 | 273 | 124 | 90 | 12 | 355 | 59 | 52 | 1 | 3.74 | 0.92 | 3.15 |  |  |  |  | 32.4 | 20.8 | 17.2 | [10 empty] | ― | ―
36. | クリ | Castanea crenata | C´ | 青森県青森市野内 | 13 | 19.7 | 24～30～48 | ― | 89 | 3.4 | 445 | 0.52 | 0.56 | 9.34 | 4.76 | 0.14 | 5.33 | 2.43 | -0.01 | 34 | ― | ― | ― | ― | 180 | 41 | 37 | 1.09 | 4.85 | 0.88 | 1.96 | 92 | 118 | 28 | 37 | 3.1 | 3.6 | 1.3 | 89.4 | 767 | 416 | 1033 | 0.689 | 121 | 5.54 | 1.75 | ― | ― | 2.9 | 3.79
| KURI |  |  | Nonai, Aomori, Aomori Pref. | [6 empty] | 406 | 0.48 | 0.52 | 10.41 | ― | 0.28 | 6.96 | ― | 0.08 | ― | 250 | 70 | 64 | 12.4 | ― | ― | ― | ― | ― | ― | ― |  |  |  |  | ― | ― | ― | [10 empty] | ― | ―
37. | スダジイ | Castanopsis cuspidata | C″ | 鹿児島県肝属郡内之浦町 | 4 | 15.0 | 28～40～54 | 40～46～53 | ― | 3.5 | 497 | 0.57 | 0.61 | 8.25 | 4.02 | 0.24 | 4.51 | 1.79 | 0.06 | 31 | ― | ― | ― | ― | 191 | 34 | 32 | ― | ― | ― | ― | ― | ― | ― | ― | 2.7 | 5.1 | 2.1 | ― | ― | ― | ― | ― | ― | ― | ― | ― | ― | 2.92 | 3.14
| SUDAJII | var. sieboldii |  | Uchinoura, Kimotsuki, Kagoshima Pref. | [6 empty] | 501 | 0.58 | 0.62 | 8.43 | 4.63 | 0.26 | 4.6 | 2.32 | 0.05 | 32 | ― | ― | ― | ― | 216 | 57 | 48 | ― | ― | ― | ― |  |  |  |  | 2.7 | 18.4 | 2.6 | [10 empty] | ― | ―
70. | コジイ | Castanopsis cuspidata | C″ | 宮崎県北諸県郡高城町 | 4 | 18.0 | 24～32～40 | 50～64～80 | 59 | 2.8 | 384 | 0.44 | 0.47 | 9.19 | 3.21 | 0.28 | 5.31 | 1.42 | 0.05 | 33 | 215 | 55 | 50 | 12.6 | 312 | 36 | 32 | 1.41 | 5.52 | 0.62 | 3.11 | 123 | 178 | 30 | 39 | 15.6 | 13.7 | 2 | ― | ― | ― | ― | ― | ― | ― | ― | ― | ― | 1 | 1
| KOJII |  |  | Takajo, Kitamorogata, Miyazaki Pref. | [6 empty] | 482 | 0.55 | 0.6 | 9.37 | 3.33 | 0.31 | 5.41 | 1.45 | 0.06 | 32 | ― | ― | ― | ― | ― | ― | ― | ― | ― | ― | ― |  |  |  |  | ― | ― | ― | [10 empty] | ― | ―
38E. | ブナ | Fagus crenata | A | 北海道上磯郡上磯町 | 19 | 19.9 | 26～34～52 | 91～99～120 | ― | 1.6 | 533 | 0.64 | 0.68 | 11.5 | 5.02 | 0.37 | 6.85 | 2.39 | 0.11 | 35 | 228 | 79 | 66 | 12.5 | 443 | 62 | 61 | 0.55 | 4.64 | 0.55 | 3.75 | 88 | 32 | 8 | 10 | 14.3 | 15.9 | 14.3 | 94.4 | 929 | 417 | 1273 | 1.217 | 126 | 4.75 | 1.77 | 0.5 | 0.58 | 3.28 | 4.94
| BUNA |  |  | Kamiiso, Kamiiso, Hokkaido Pref. | [6 empty] | 517 | 0.61 | 0.65 | 11.53 | 4.6 | 0.43 | 6.82 | 2.14 | 0.17 | 34 | 216 | 78 | 63 | 12.4 | 503 | 68 | 64 | 1.8 | 7.5 | 1.02 | 5.3 |  |  |  |  | 33 | 23 | 26.9 | [10 empty] | ― | ―
38F. | 〃 | 〃 |  | 青森県上北郡十和田町 | 9 | 27.4 | 42～60～89 | 155～196～249 | ― | 1.3 | 504 | 0.6 | 0.64 | 11.78 | 4.87 | 0.42 | 7.58 | 2.51 | 0.12 | 36 | 292 | 109 | 80 | 12.2 | 342 | 47 | 52 | 0.91 | 4.28 | 0.84 | 2.88 | 96 | 74 | 15 | 19 | 30.3 | 17.5 | 17.5 | 95.2 | 675 | 424 | 1157 | 0.825 | 137 | 5.86 | 1.96 |  |  | 3.6 | 6.04
|  |  |  | Towada, Kamikita, Aomori Pref. | [6 empty] | 465 | 0.55 | 0.59 | 10.08 | 4.38 | 0.42 | 6.46 | 2.17 | 0.16 | 37 | 332 | 123 | 97 | 11.9 | 506 | 70 | 77 | 1.67 | 9.71 | 1.14 | 5.79 |  |  |  |  | 37 | 20 | 26.8 | [10 empty] | ― | ―
38H. | 〃 | 〃 |  | 群馬県多野郡上野村 | 17 | 21.2 | 22～37～60 | 103～149～187 | ― | 1.2 | 527 | 0.63 | 0.66 | 10.77 | 4.97 | 0.45 | 6 | 2.22 | 0.17 | 32 | 245 | 85 | 73 | 12 | 440 | 47 | 44 | 0.8 | 5.89 | 0.77 | 3.5 | 69 | 46 | 13 | 17 | 13.1 | 17.4 | 10.7 | 97.5 | 920 | 407 | 1349 | 0.913 | 146 | 4.61 | 1.85 |  |  | 2.41 | 4.1
|  |  |  | Ueno. Tano, Gunma Pref. | [6 empty] | 489 | 0.57 | 0.6 | 9.33 | 4.3 | 0.71 | 4.91 | 1.8 | 0.35 | 30 | 324 | 117 | 96 | 12 | 664 | 69 | 80 | ― | ― | ― | ― |  |  |  |  | 24.6 | 26 | 25.7 | [10 empty] | ― | ―
38K. | 〃 | 〃 |  | 岐阜県大野郡清見村 | 21 | 21.2 | 22～37～62 | 83～148～250 | ― | 1.4 | 527 | 0.64 | 0.66 | 11.09 | 5.23 | 0.37 | 6.54 | 2.22 | 0.02 | 33 | ― | ― | ― | ― | 242 | 41 | 35 | 0.62 | 3.17 | 0.63 | 2.73 | 96 | 36 | 7 | 9 | 23.8 | 15 | 14 | 99.6 | 993 | 463 | 1438 | 1.2 | 134 | 5.04 | 1.56 |  |  | 1.97 | 4.53
|  |  |  | Kiyomi, Ōｎｏ, Gifu Pref. | [6 empty] | 488 | 0.58 | 0.61 | 10.31 | 4.9 | 0.37 | 5.99 | 2.36 | 0.02 | 29 | 359 | 127 | 106 | 12.6 | 509 | 79 | 98 | 2.14 | 5.89 | 1.17 | 5.02 | -97 | -149 | -32 | -42 | 34.6 | 20.7 | 25 | [10 empty] | ― | ―
38L. | 〃 | 〃 |  | 鳥取県八頭郡若桜町 | 12 | 21.5 | 30～52～80 | 186～211～245 | ― | 1.5 | 521 | 0.62 | 0.66 | 11.45 | 4.78 | 0.31 | 7.23 | 2.38 | 0.09 | 38 | 272 | 84 | 71 | 12.9 | 264 | 39 | 39 | 0.71 | 4.09 | ― | ― | 80 | 55 | 17 | 21 | 32.1 | 24.9 | 10.7 | 108 | 823 | 465 | 1209 | 0.917 | 135 | 6.3 | 2.16 |  |  | 4.2 | 6.14
|  |  |  | Wakasa, Yazu, Tottori Pref. | [6 empty] | 486 | 0.57 | 0.61 | 10.03 | 4.38 | 0.61 | 6.08 | 2.16 | 0.24 | 35 | 363 | 139 | 128 | 12.6 | 423 | 65 | 77 | 1.63 | 11.01 | 1.3 | 8.76 |  |  |  |  | 42.1 | 39.9 | 26.7 | [10 empty] | 3.7 | 2.5
39 | イヌブナ | Fagus japonica | C″ | 群馬県多野郡上野村 | 3 | 23.8 | 22～32～44 | 71～111～131 | 26 | 1.2 | ― | ― | ― | ― | ― | ― | ― | ― | ― | ― | 304 | 115 | 99 | 12.8 | 639 | 80 | 73 | 0.39 | 7.16 | 0.3 | 3.54 | 81 | 61 | 15 | 18 | 29.2 | 31.2 | 36.6 | ― | ― | ― | ― | ― | ― | ― | ― | ― | ― | 3.1 | 5.65
| INUBUNA |  |  | Ueno, Tano, Gunma Pref. | [6 empty] | 535 | 0.65 | 0.68 | 11.53 | 5 | 0.61 | 6.66 | 2.22 | 0.26 | 33 | ― | ― | ― | ― | ― | ― | ― | ― | ― | ― | ― |  |  |  |  | 26.2 | 24 | 21.7 | [10 empty] | ― | ―
40 | アカガシ | Quercus acuta | B | 宮崎県北諸県郡三股町 | 18 | 17.4 | 24～38～69 | 54～87～130 | 27 | 1.5 | 721 | 0.87 | 0.92 | 12.07 | 5.58 | 0.27 | 6.78 | 2.62 | 0.09 | 33 | 233 | 93 | 73 | 13.3 | 164 | 44 | 37 | 0.69 | 3.16 | ― | ― | 50 | 73 | 32 | 45 | 3.9 | 3.3 | 1.4 | 168 | 1426 | 725 | 1756 | 1.45 | 205 | 8.39 | 3.79 | 0.42 | 0.5 | 3.11 | 5.71
| AKAGASHI |  |  | Mimata, Kitamorogata, Miyazaki Pref. | [6 empty] | 727 | 0.86 | 0.91 | 10.93 | 4.89 | 0.22 | 5.7 | 1.99 | 0.05 | 30 | 272 | 111 | 89 | 12.8 | 178 | 54 | 42 | ― | ― | 0.5 | 1.53 | -44 | -30 | （―） | -25 | 5.6 | 7.8 | 4.1 | [10 empty] | ― | ―
41 | シラカシ | Quercus | C″ | 宮崎県北諸県郡高城町 | 3 | 15.8 | 30～37～50 | 75～93～110 | 62 | 1.8 | 696 | 0.83 | 0.88 | 12.21 | 4.7 | 0.19 | 6.93 | 2.03 | 0.04 | 32 | ― | ― | ― | ― | 218 | 67 | 41 | 1.19 | 5.6 | ― | ― | 55 | 93 | 38 | 49 | 1.2 | 4 | 2.9 | 166 | 1343 | 658 | 2026 | 1.55 | 180 | 7.49 | 3.04 | ― | ― | 3.83 | 6.27
| SHIRAKASHI | myrsinaefolia |  | Takajo, Kitamorogata, Miyazaki Pref. | [6 empty] | 758 | 0.94 | 0.99 | 14.07 | 5.39 | 0.43 | 9.14 | 2.94 | 0.18 | 40 | ― | ― | ― | ― | 199 | 71 | 50 | ― | ― | ― | ― |  |  |  |  | 8.3 | 9.8 | 4.5 | [10 empty] | ― | ―
42 | ウバメガシ | Quercus | C″ | 鹿児島県肝属郡大根占町 | 4 | 12.5 | 10～12～14 | ― | 68 | 1.5 | 839 | 1.05 | 1.08 | 13.59 | 6.67 | 0.63 | 7.62 | 3.21 | 0.34 | 34 | ― | ― | ― | ― | ― | ― | ― | ― | ― | ― | ― | ― | ― | ― | ― | ― | ― | ― | ― | ― | ― | ― | ― | ― | ― | ― | ― | ― | ― | ―
| UBAMEGASHI | phillyraeoides |  | Ōnejime, Kimotsuki, Kagoshima Pref. | [6 empty] | 836 | 1.04 | 1.08 | 13.69 | ― | ― | 7.8 | ― | ― | ― | ― | ― | ― | ― | ― | ― | ― | ― | ― | ― | ― |  |  |  |  | ― | ― | ― | [10 empty] | ― | ―
43 | イチイガシ | Quercus gilva | C´ | 宮崎県北諸県郡高城町 | 5 | 19.9 | 26～36～54 | 88～90～92 | 40 | 1.7 | 625 | 0.74 | 0.78 | 10.27 | 5 | 0.25 | 5.78 | 2.27 | 0.05 | 31 | 218 | 84 | 65 | 12.4 | 251 | 51 | 39 | ― | ― | ― | ― | 51 | 69 | ― | 40 | 1.8 | 2.2 | 0.6 | 150 | 1306 | 601 | 1944 | 1.52 | 173 | 7.21 | 2.76 | ― | ― | 2.76 | 6.52
| ICHIIGASHI |  |  | Takajo, Kitamorogata, Miyazaki Pref. | [6 empty] | 644 | 0.75 | 0.8 | 10.24 | 4.36 | 0.25 | 5.25 | 1.79 | 0.06 | 30 | 248 | 113 | 86 | 12.4 | 286 | 62 | 46 | ― | ― | ― | ― |  |  |  |  | 6.9 | 6.8 | 5.5 | [10 empty] | ― | ―
44 | クヌギ | Quercus acutissima | C″ | 栃木県太田原市 | 5 | 21.4 | 18～22～29 | 31～32～35 | 32 | 3.1 | 676 | 0.83 | 0.86 | 13.33 | 4.88 | 0.4 | 7.65 | 1.8 | 0.18 | 32 | ― | - | ― | ― | 470 | 104 | 70 | （板，柾とも辺心混材） |  |  |  | 60 | 50 | ― | 32 | 1 | 3 | 0 | ― | ― | ― | ― | ― | ― | ― | ― | ― | ― | 3.45 | 8.88
| KUNUGI |  |  | Ōtawara, Tochigi Pref. | [6 empty] | 709 | 0.89 | 0.92 | 15.01 | 5.3 | 0.53 | 8.57 | 2.14 | 0.27 | 35 | ― | ― | ― | ― | ― | ― | ― | 0.43 | 4.51 | 0.22 | 2.4 |  |  |  |  | 14.5 | 16.5 | 6.7 | [10 empty] | ― | ―
45C. | ミズナラ | Quercus crispula | A | 北海道上川郡新得町 | 16 | 23.2 | 32～55～84 | 133～217～321 | 75 | 1.1 | 555 | 0.65 | 0.69 | 10.2 | 4.59 | 0.33 | 5.59 | 2 | 0.14 | 31 | 249 | 78 | 69 | 13.2 | 324 | 45 | 41 | ― | 2.26 | ― | 1.66 | 75 | 50 | 13 | 17 | 20.3 | 24.8 | 2.7 | 103 | 889 | 426 | 1536 | 0.968 | 117 | 4.98 | 1.67 | 0.54 | 0.56 | 3.29 | 5.14
| MIZUNARA |  |  | Shintoku, Kamikawa, Hokkaido Pref. | [6 empty] | 504 | 0.58 | 0.62 | 8.99 | 3.89 | 0.44 | 4.88 | 1.63 | 0.18 | 31 | 277 | 100 | 79 | 12.9 | 826 | 168 | 88 | ― | ― | ― | ― |  |  |  |  | 25.6 | 34.5 | 20.5 | [10 empty] | ― | ―
45D. | 〃 | 〃 |  | 北海道千歳市紋別 | 13 | 22.2 | 26～51～86 | 48～157～260 | 73 | 1.3 | 557 | 0.65 | 0.7 | 10.14 | 4.34 | 0.48 | 5.94 | 1.96 | 0.24 | 34 | 249 | 88 | 73 | 13 | 310 | 47 | 44 | 0.93 | 4.15 | 0.55 | 2.2 | 74 | 102 | 25 | 33 | 17.2 | 11.2 | 0 | 102 | 999 | 452 | 1235 | 1.08 | 145 | 5.15 | 1.92 |  |  | 2.71 | 4.86
|  |  |  | Monbetsu, Chitose, Hokkaido Pref. | [6 empty] | 513 | 0.59 | 0.63 | 9.15 | 3.84 | 0.5 | 5.19 | 1.61 | 0.23 | 32 | 246 | 89 | 76 | 12.9 | 576 | 87 | 71 | 3.6 | 7.21 | ― | ― |  |  |  |  | 28.1 | 24.7 | 16.3 | [10 empty] | ― | ―
45F. | 〃 | 〃 |  | 青森県上北郡十和田町1 | 6 | 19.1 | 40～61～81 | 140～191～320 | ― | 1.6 | 523 | 0.61 | 0.65 | 9.47 | 4.21 | 0.3 | 5.79 | 2.04 | 0.07 | 35 | 297 | 90 | 71 | 12.3 | 292 | 45 | 40 | 0.45 | 2.48 | 0.44 | 1.68 | 77 | 73 | 18 | 23 | 20.4 | 11.2 | 1.9 | 128 | 1086 | 537 | 1479 | 1.18 | 157 | 7.36 | 2.68 |  |  | 3.1 | 3.47
|  |  |  | Towada, Kamikita, Aomori Pref1 | [6 empty] | 535 | 0.62 | 0.67 | 10.08 | 3.95 | 0.26 | 5.96 | 1.77 | 0.08 | 34 | ― | ― | ― | ― | ― | ― | ― | ― | ― | ― | ― |  |  |  |  | 30 | 23.3 | 18 | [10 empty] | ― | ―
45K. | 〃 | 〃 | A | 岐阜県大野郡清見村 | 12 | 21.4 | 27～54～94 | 98～199～388 | 75 | 1.0 | 562 | 0.68 | 0.72 | 10.69 | 5.38 | 0.38 | 6.33 | 2.45 | 0.08 | 36 | 334 | 97 | 77 | 12.4 | 377 | 41 | 40 | 0.63 | 2.55 | 0.56 | 1.8 | 78 | 109 | 27 | 35 | 15.8 | 12.1 | 0 | 96.8 | 980 | 463 | 1182 | 1.01 | 155 | 5.28 | 1.99 |  |  | 1.85 | 2.23
|  |  |  | Kiyomi, Ōno, Gifu Pref. | [6 empty] | 472 | 0.55 | 0.6 | 8.93 | 4.38 | 0.51 | 5.14 | 1.95 | 0.13 | 34 | ― | ― | ― | ― | ― | ― | ― | ― | ― | ― | ― |  |  |  |  | ― | ― | ― | [10 empty] | ― | ―
46 | コナラ | Quercus serrata | C″ | 栃木県大田原市 | 8 | 14.6 | 13～19～27 | 30～31～32 | 40 | 3.0 | 643 | 0.77 | 0.81 | 11.46 | 4.68 | 0.67 | 6.45 | 1.84 | 0.41 | 33 | 311 | 118 | 96 | 12.4 | 545 | 85 | 74 | （板，柾とも辺心混材） |  |  |  | 73 | 60 | 21 | 26 | 4 | 7.1 | 0 | ― | ― | ― | ― | ― | ― | ― | ― | ― | ― | 3.6 | 9.14
| KONARA |  |  | Ōtawara, Tochigi Pref. | [6 empty] | 656 | 0.79 | 0.83 | 12.14 | 4.59 | 0.91 | 6.91 | 1.69 | 0.57 | 32 | ― | ― | ― | ― | ― | ― | ― | 0.52 | 3.28 | 0.4 | 2.95 |  |  |  |  | 14.3 | 16 | 4.7 | [10 empty] | ― | ―
47 | ハルニレ | Ulmus davidiana | C´ | 北海道上川郡新得町 | 5 | 25.0 | 30～39～48 | 75～98～161 | 84 | 2.0 | 495 | 0.57 | 0.61 | 9.39 | 3.84 | 0.32 | 4.38 | 1.4 | 0.11 | 27 | 176 | 67 | 55 | 12.4 | 337 | 56 | 45 | ― | 7.11 | ― | 4.56 | 106 | 63 | 14 | 17 | 24.1 | 30.1 | 11.6 | 111 | 915 | 446 | 1746 | 1.05 | 125 | 4.63 | 1.51 | 0.9 | 1 | 3.17 | 4.16
| HARUNIRE | var. japonica |  | Shintoku, Kamikawa, Hokkaido Pref. | [6 empty] | 405 | 0.45 | 0.48 | 7.38 | 2.81 | 0.13 | 2.59 | 0.81 | -0.02 | 23 | ― | ― | ― | ― | ― | ― | ― | ― | ― | ― | ― |  |  |  |  | 28.2 | 25 | 17.2 | [10 empty] | ― | ―
48 | ケヤキ | Zelkova serrata | B | 群馬県多野郡上野村 | 14 | 27.3 | 24～45～70 | 86～140～198 | 60 | 1.5 | 516 | 0.58 | 0.62 | 6.29 | 3.7 | 0.65 | 2.54 | 1.38 | 0.34 | 25 | 258 | 92 | 77 | 11.6 | 304 | 58 | 42 | 1.55 | 7.33 | 0.9 | 4.33 | 62 | 51 | 17 | 20 | 0 | 12.3 | 2.1 | 90.6 | 1020 | 452 | 1296 | 1.09 | 126 | 5.28 | 2.28 | 0.48 | 0.69 | 2.51 | 4.25
| KEYAKI |  |  | Ueno, Tano, Gunma Pref | [6 empty] | 490 | 0.57 | 0.61 | 8.74 | 4.17 | 0.96 | 4.76 | 1.73 | 0.55 | 31 | 295 | 109 | 92 | 12 | 635 | 94 | 97 | ― | ― | ― | ― |  |  |  |  | 27.4 | 24 | 16.9 | [10 empty] | ― | ―
49 | ヤマグワ | Morus bombycis | C″ | 宮崎県小林市 | 3 | 16.2 | 30～36～44 | 52～57～65 | 83 | 3.0 | 496 | 0.56 | 0.6 | 8.34 | 3.39 | 0.12 | 3.83 | 1.13 | 0.02 | 26 | 279 | 115 | 67 | 11.5 | 152 | 80 | 30 | ― | ― | ― | ― | ― | ― | ― | ― | 0.5 | 0.9 | 1.2 | ― | ― | ― | ― | ― | ― | ― | ― | 0.66 | 0.9 | 3.33 | 8.91
| YAMAGUWA |  |  | Kobayashi, Miyazaki Pref. | [6 empty] | 462 | 0.55 | 0.59 | 12.27 | 4.4 | 0.29 | 7.23 | 2.27 | 0.08 | 36 | ― | ― | ― | ― | ― | ― | ― | ― | ― | ― | ― |  |  |  |  | ― | ― | ― | [10 empty] | ― | ―
50 | カツラ | Cercidiphyllum | C´ | 北海道千歳市紋別 | 4 | 25.0 | 42～49～64 | 146～181～220 | 43 | 1.6 | 403 | 0.45 | 0.49 | 7.53 | 4.03 | 0.44 | 4.07 | 1.9 | 0.15 | 32 | 224 | 66 | 62 | 12.2 | 245 | 30 | 35 | 2.16 | 4.43 | 1 | 3.47 | 93 | 94 | 18 | 24 | 5.4 | 3.2 | 0 | 81.5 | 789 | 375 | 1115 | 0.523 | 106 | 3.9 | 1.2 | 0.88 | 1.07 | 1.93 | 4.36
| KATSURA | japonicum |  | Monbetsu, Chitose, Hokkaido Pref. | [6 empty] | 395 | 0.45 | 0.49 | 8.12 | 4.52 | 0.56 | 4.71 | 2.27 | 0.22 | 34 | 268 | 84 | 83 | 12.4 | 455 | 71 | 59 | ― | ― | ― | ― |  |  |  |  | 26 | 27.3 | 10.8 | [10 empty] | ― | ―
51 | ホオノキ | Magnolia obovata | C´ | 北海道千歳市紋別 | 5 | 21.1 | 27～48～84 | 63～154～230 | 64 | 1.5 | 389 | 0.43 | 0.47 | 6.88 | 3.55 | 0.27 | 3.39 | 1.45 | 0.09 | 28 | 210 | 91 | 72 | 12.5 | 136 | 35 | 30 | 2.26 | 8.64 | 1.29 | 5.9 | 47 | 39 | ― | 26 | 4.2 | 1.7 | 0 | 77.9 | 762 | 356 | 1057 | 0.463 | 98.2 | 3.59 | 1.36 | 0.9 | 0.99 | 1.8 | 3.97
| HŌNOKI |  |  | Monbetsu, Chitose, Hokkaido Pref. | [6 empty] | 397 | 0.45 | 0.49 | 7.73 | 3.77 | 0.45 | 4.24 | 1.7 | 0.16 | 32 | 299 | 105 | 81 | 12.6 | 539 | 72 | 65 | ― | ― | ― | ― |  |  |  |  | 29.5 | 21.1 | 10 | [10 empty] | ― | ―
52 | クスノキ | Cinnamomum | C″ | 宮崎県北諸県郡高城町 | 2 | 22.5 | 36～41～45 | 80 | 51 | 2.0 | 407 | 0.46 | 0.5 | 7.39 | 3.46 | 0.12 | 3.89 | 1.5 | 0.01 | 30 | 120 | 43 | 40 | 13.2 | 259 | 38 | 39 | 0.89 | 3.52 | 0.51 | 3.04 | 111 | 206 | 39 | 49 | 0.9 | 3.7 | 4.8 | ― | ― | ― | ― | ― | ― | ― | ― | 0.53 | 0.57 | 1.52 | 3.08
| KUSUNOKI | camphora |  | Takajo, Kitamorogata, Miyazaki Pref. | [6 empty] | 471 | 0.53 | 0.57 | 8.05 | 3.28 | 0.25 | 4.17 | 1.3 | 0.09 | 27 | 217 | 95 | 72 | 13 | ― | ― | ― | ― | ― | ― | ― |  |  |  |  | 8.3 | 15.9 | 4.5 | [10 empty] | ― | ―
53 | タブノキ | Machilus thunbergii | C´ | 宮崎県北諸県郡高城町 | 5 | 18.5 | 30～41～55 | 95～107～118 | 67 | 1.6 | 555 | 0.63 | 0.68 | 8.09 | 3.97 | 0.23 | 4.06 | 1.57 | 0.06 | 31 | 341 | 71 | 69 | 12 | 184 | 29 | 26 | 0.22 | 0.83 | 0.34 | 0.99 | 86 | 170 | 40 | 52 | 10.1 | 2.9 | 0.2 | 113 | 1065 | 525 | 1347 | 1.678 | 148 | 5.89 | 2.2 | 0.92 | 1.02 | 2.12 | 4.79
| TABUNOKI |  |  | Takajo, Kitamorogata, Miyazaki Pref | [6 empty] | 559 | 0.65 | 0.7 | 9.5 | 4.3 | 0.25 | 5.6 | 1.94 | 0.06 | 33 | ― | ― | ― | 13.2 | 278 | 60 | 45 | ― | ― | ― | ― |  |  |  |  | 26.2 | 18.4 | 15.2 | [10 empty] | ― | ―
54 | イスノキ | Distylium racemosum | C´ | 宮崎県北諸県郡高城町 | 5 | 15.7 | 24～32～47 | 87～97～115 | 59 | 1.3 | 703 | 0.88 | 0.92 | 14.2 | 6.86 | 0.29 | 9.14 | 3.62 | 0.11 | 39 | 214 | 94 | 78 | 13.6 | 296 | 60 | 61 | （板，柾とも辺心混材） |  |  |  | 44 | 38 | ― | 32 | 5.1 | 5.2 | 0 | 148 | 1340 | 666 | 1714 | 2.24 | 191 | 7.55 | 3.43 | 0.44 | 0.46 | 3.02 | 9.85
| ISINOKI |  |  | Takajo, Kitamorogata, Miyazaki Pref. | [6 empty] | 671 | 0.81 | 0.85 | 11.65 | 5.81 | 0.39 | 6.58 | 2.59 | 0.14 | 33 | 237 | 121 | 102 | 13.1 | ― | ― | ― | 0.87 | 2.4 | 0.52 | 2.02 | -33 | -20 | ― | -31 | ― | ― | ― | [10 empty] | 3.14 | 8.59
55 | ヤマザクラ | Prunus jamasakura | C″ | 静岡県駿東郡小山町 | 5 | ― | 24～27～30 | ― | 72 | 1.3 | 478 | 0.56 | 0.6 | 10.55 | 4.62 | 0.22 | 6.18 | 2.14 | 0.06 | 34 | 427 | 131 | 109 | 11.7 | 386 | 50 | 49 | ― | ― | ― | ― | ― | ― | ― | ― | 5.8 | 14.2 | 1.1 | ― | ― | ― | ― | ― | ― | ― | ― | 0.5 | 0.73 | 2.95 | 5.57
| YAMAZAKURA |  |  | Oyama, Sunto, Shizuoka Pref. | [6 empty] | ― | ― | ― | ― | ― | ― | ― | ― | ― | ― | ― | ― | ― | ― | ― | ― | ― | ― | ― | ― | ― |  |  |  |  | 40.9 | 27.2 | 20 | [10 empty] | ― | ―
56 | イヌエンジュ | Maackia amurensis | C″ | 青森県上北郡十和田町 | 6 | 16.4 | 14～34～47 | 37～72～123 | 91 | 1.9 | 527 | 0.58 | 0.63 | 6.93 | 2.78 | 0.39 | 2.74 | 0.87 | 0.19 | 27 | 339 | 80 | 67 | 11 | 382 | 40 | 34 | ― | ― | ― | ― | 76 | 96 | 27 | 35 | 5.2 | 9.8 | 1.1 | ― | ― | ― | ― | ― | ― | ― | ― | ― | ― | 2.15 | 3.43
| INUENJU | var. buergeri |  | Towada, Kamikita, Aomori Pref. | [6 empty] | ― | ― | ― | ― | ― | ― | ― | ― | ― | ― | ― | ― | ― | ― | ― | ― | ― | ― | ― | ― | ― |  |  |  |  | ― | ― | ― | [10 empty] | ― | ―
73 | フサアカシア | Acacia decurrens | C″ | 岡山県岡山市祇園 | 2 | ― | 26～30～35 | ― | ― | 17.0 | 590 | 0.68 | 0.72 | 10.1 | 3.53 | ― | 4.87 | 1.39 | ― | 29 | ― | ― | ― | ― | ― | ― | ― | ― | ― | ― | ― | ― | ― | ― | ― | ― | ― | ― | ― | ― | ― | ― | ― | ― | ― | ― | ― | ― | ― | ―
| HUSAAKASHIA | var. dealbata |  | Gion, Okayama, Okayama Pref. | [6 empty] | 511 | 0.61 | 0.65 | 13.11 | 3.22 | ― | 8.34 | 1.29 | ― | 39 | ― | ― | ― | ― | ― | ― | ― | ― | ― | ― | ― |  |  |  |  | ― | ― | ― | [10 empty] | ― | ―
57 | キハダ | Phellodendron | C″ | 群馬県多野郡上野村 | 3 | 25.0 | 28～34～40 | 56～58～60 | 75 | 2.9 | 376 | 0.43 | 0.46 | 7.33 | 4.08 | 0.3 | 3.82 | 1.85 | 0.13 | 29 | 258 | 86 | 74 | 12.4 | 263 | 48 | 40 | 0.84 | 10.47 | 0.45 | 8.94 | 72 | 49 | 12 | 16 | 8.1 | 11 | 0 | ― | ― | ― | ― | ― | ― | ― | ― | ― | ― | 1.68 | 3.24
| KIHADA | amurense |  | Ueno, Tano, Gunma Pref | [6 empty] | 346 | 0.39 | 0.42 | 7.8 | 3.7 | 0.3 | 4.41 | 1.77 | 0.04 | 32 | ― | ― | ― | ― | ― | ― | ― | ― | ― | ― | ― |  |  |  |  | ― | ― | ― | [10 empty] | ― | ―
58 | モチノキ | Ilex integra | C″ | 宮崎県北諸県郡三股町 | 1 | 13.0 | 22 | ― | 38 | 1.1 | ― | ― | ― | ― | ― | ― | ― | ― | ― | ― | ― | ― | ― | ― | 904 | 70 | 87 | ― | ― | ― | ― | 47 | 84 | ― | 37 | 25.9 | 13.1 | 1.3 | ― | ― | ― | ― | ― | ― | ― | ― | ― | ― | 2.55 | 6.34
| MOCHINOKI |  |  | Mimata, Kitamorogata, Miyazaki Pref. | [6 empty] | 700 | 0.88 | 0.93 | 14.07 | 6.72 | 0.15 | 9.73 | 3.58 | 0.05 | 43 | ― | ― | ― | ― | ― | ― | ― | ― | ― | ― | ― |  |  |  |  | ― | ― | ― | [10 empty] | ― | ―
59 | イタヤカエデ | Acer mono | C´ | 北海道千歳市紋別 | 5 | 22.6 | 36～47～60 | 115～142～160 | ― | 1.6 | 528 | 0.63 | 0.67 | 11.12 | 5.76 | 0.42 | 6.92 | 2.89 | 0.13 | 36 | 318 | 134 | 98 | 13.2 | 311 | 58 | 55 | 1.26 | 6.1 | 0.95 | 4.03 | 74 | 105 | 29 | 38 | 13.6 | 20.2 | 19.5 | 91.4 | 979 | 420 | 1383 | 0.73 | 153 | 5.05 | 1.88 | 0.56 | 0.66 | 3.75 | 7.18
| ITAYAKAEDE |  |  | Monbetsu, Chitose, Hokkaido Pref. | [6 empty] | 542 | 0.63 | 0.67 | 9.66 | 4.58 | 0.46 | 5.53 | 1.92 | 0.14 | 32 | 293 | 126 | 111 | 12.9 | 436 | 76 | 72 | ― | ― | ― | ― |  |  |  |  | 27.2 | 25.7 | 23.1 | [10 empty] | ― | ―
60 | トチノキ | Aesculus turbinata | C″ | 静岡県磐田郡水窪町 | 2 | ― | 60～65～70 | ― | 70 | 1.3 | ― | ― | ― | ― | ― | ― | ― | ― | ― | ― | 373 | 145 | 102 | 13.1 | 355 | 59 | 56 | ― | ― | ― | ― | ― | ― | ― | ― | ― | ― | ― | ― | ― | ― | ― | ― | ― | ― | ― | 0.8 | 1.22 | 2.82 | 5.13
| TOCHINOKI |  |  | Misakubo, Iwata, Shizuoka Pref. | [6 empty] | 431 | 0.5 | 0.53 | 8.11 | 4.6 | 0.31 | 4.82 | 2.18 | 0.05 | 32 | 396 | 127 | 103 | 12.6 | 395 | 72 | 99 | ― | ― | ― | ― |  |  |  |  | ― | ― | ― | [10 empty] | ― | ―
61 | シナノキ | Tilia japonica | C´ | 北海道上川郡新得町 | 5 | 24.2 | 26～45～64 | 72～155～221 | ― | 1.3 | 383 | 0.46 | 0.49 | 9.55 | 6.72 | 0.25 | 5.66 | 3.66 | 0.08 | 35 | 306 | 86 | 74 | 12.2 | 592 | 67 | 75 | ― | 8.71 | ― | 6.65 | 79 | 41 | 17 | 22 | 20.8 | 35 | 32.5 | 95 | 674 | 377 | 1066 | 0.659 | 106 | 3.68 | 0.711 | 1.09 | 1.15 | 2.14 | 3.79
| SHINANOKI |  |  | Shintoku, Kamikawa, Hokkaido Pref. 1 | [6 empty] | 412 | 0.49 | 0.52 | 9.66 | 6.45 | 0.24 | 5.65 | 3.43 | 0.06 | 35 | 319 | 110 | 98 | 11.9 | 938 | 99 | 101 | ― | 8.88 | ― | 6.91 |  |  |  |  | ― | ― | ― | [10 empty] | ― | ―
62 | オオバボダイジュ | Tilia | C″ | 北海道上川郡新得町 | 5 | 24.2 | 30～32～34 | 73～78～84 | ― | 1.6 | 319 | 0.38 | 0.41 | 10.32 | 6.75 | 0.36 | 6.69 | 3.92 | 0.12 | 40 | ― | ― | ― | 12.3 | 852 | 124 | 103 | ― | 9.8 | ― | 12.12 | 89 | 43 | 10 | 11 | 23.5 | 30.3 | 26.3 | ― | ― | ― | ― | ― | ― | ― | ― | ― | ― | 2.46 | 2.4
| ŌBABODAIJU | maximowicziana |  | Shintoku, Kamikawa, Hokkaido Pref | [6 empty] | 352 | 0.42 | 0.45 | 9 | 6.7 | 0.31 | 5.5 | 3.69 | 0.09 | 38 | ― | ― | ― | 12.3 | 840 | 131 | 112 | ― | ― | ― | ― |  |  |  |  | ― | ― | ― | [10 empty] | ― | ―
63 | ヒメシャラ | Stewartia | C″ | 高知県幡多郡大正町 | 2 | 18.5 | 36～38～39 | 233～246～259 | 44 | 0.9 | 593 | 0.73 | 0.78 | 13.84 | 6.57 | 0.99 | 9.36 | 3.51 | 0.57 | 46 | ― | ― | ― | ― | 208 | 53 | 47 | ― | ― | ― | ― | 56 | 49 | ― | 31 | 22.8 | 17.7 | 9.9 | ― | ― | ― | ― | ― | ― | ― | ― | ― | ― | 3.65 | 5.79
| HIMESHARA | monadelpha |  | Taisho,Hata, Kochi Pref. | [6 empty] | 571 | 0.71 | 0.76 | 13.21 | 6.71 | 1.29 | 8.88 | 3.9 | 0.59 | 44 | ― | ― | ― | ― | ― | ― | ― | 1.07 | 5.2 | ― | ― |  |  |  |  | 38 | 37.4 | 23.6 | [10 empty] | ― | ―
64 | ハリギリ | Kalopanax pictus | C´ | 北海道千歳市紋別 | 6 | 22.4 | 28～39～60 | 70～144～180 | ― | 1.3 | 403 | 0.46 | 0.5 | 8.06 | 4.59 | 0.53 | 4.07 | 2.03 | 0.25 | 29 | 197 | 79 | 72 | 12.4 | 250 | 54 | 49 | 2.51 | 5.16 | 1.77 | 5.38 | 73 | 62 | 16 | 20 | 16.7 | 18.9 | 9.2 | 81.7 | 746 | 335 | 1159 | 0.656 | 102 | 3.63 | 1.24 | 0.62 | 0.69 | 3.06 | 4.38
| HARIGIRI |  |  | Monbetsu, Chitose, Hokkaido Pref. | [6 empty] | 398 | 0.46 | 0.49 | 7.67 | 4.16 | 0.76 | 3.92 | 1.81 | 0.39 | 30 | 261 | 107 | 104 | 12.4 | 549 | 77 | 99 | ― | ― | ― | ― |  |  |  |  | 36.4 | 32 | 39.2 | [10 empty] | ― | ―
65 | ミズキ | Cornus controversa | C″ | 静岡県駿東郡小山町 | 5 | ― | 22～28～32 | ― | ― | 2.2 | ― | ― | ― | ― | ― | ― | ― | ― | ― | ― | 449 | 150 | 118 | 12.3 | 615 | 68 | 61 | ― | ― | ― | ― | ― | ― | ― | ― | 34.9 | 23.6 | 22.3 | ― | ― | ― | ― | ― | ― | ― | ― | ― | ― | 3.6 | 7.67
| MIZUKI |  |  | Oyama, Sunto, Shizuoka Pref. | [6 empty] | 517 | 0.63 | 0.67 | 11.62 | 6.04 | 0.45 | 7.64 | 3.14 | 0.1 | 39 | ― | ― | ― | ― | ― | ― | ― | ― | ― | ― | ― |  |  |  |  | ― | ― | ― | [10 empty] | ― | ―
66 | シオジ | Fraxinus spaethiana | C´ | 群馬県多野郡上野村 | 5 | 32.2 | 32～43～56 | 87～144～178 | 60 | 1.5 | 468 | 0.53 | 0.57 | 7.32 | 4.04 | 0.38 | 3.24 | 1.67 | 0.08 | 26 | 227 | 78 | 71 | 12.2 | 225 | 43 | 36 | 1.71 | 8.28 | 1.13 | 5.25 | 73 | 67 | 16 | 21 | 8.8 | 11.2 | 4.6 | 101 | 895 | 422 | 1329 | 0.687 | 104 | 4.65 | 1.48 | 0.46 | 0.56 | 3.26 | 3.27
| SHIOJI |  |  | Ueno, Tano, Gunma Pref. | [6 empty] | 439 | 0.49 | 0.53 | 6.57 | 3.62 | 0.4 | 2.73 | 1.4 | 0.1 | 25 | 253 | 85 | 82 | 12.1 | 335 | 58 | 47 | ― | ― | ― | ― |  |  |  |  | 13.9 | 14.9 | 12 | [10 empty] | ― | ―
67 | ヤチダモ | Fraxinus | B | 北海道千歳市紋別 | 17 | 22.1 | 24～29～44 | 46～69～167 | 48 | 1.8 | 553 | 0.66 | 0.7 | 11.71 | 4.56 | 0.43 | 6.57 | 1.93 | 0.17 | 32 | 235 | 87 | 76 | 13.7 | 313 | 54 | 45 | ― | 3.98 | ― | 3.16 | 64 | 94 | 28 | 36 | 22.7 | 14.9 | 10 | 129 | 1109 | 488 | 1729 | 0.941 | 144 | 5.41 | 1.96 | 0.36 | 0.4 | 2.7 | 5
| YACHIDAMO | mandshurica |  | Monbetsu, Chitose, Hokkaido Pref. | [6 empty] | 551 | 0.66 | 0.7 | 11.68 | 4.5 | 0.35 | 6.66 | 2.01 | 0.11 | 33 | 248 | 81 | 81 | 13.6 | ― | ― | ― | ― | ― | ― | ― |  |  |  |  | 24.2 | 18.3 | 13.4 | [10 empty] | ― | ―
68 | アオダモ | Fraxinus sieboldiana | C´ | 北海道白糠郡白糠町 | 10 | 14.0 | 16～23～30 | 71～104～151 | ― | 1.4 | 591 | 0.67 | 0.72 | 7.84 | 3.86 | 0.7 | 3.46 | 1.33 | 0.28 | 26 | 251 | 108 | 93 | 13.4 | ― | ― | ― | ― | ― | ― | 2.39 | 45 | 64 | ― | 49 | 24.9 | 34.8 | 21.4 | 86 | 816 | 423 | 1649 | 1.111 | 162 | 5.08 | 2.35 | ― | ― | 3.32 | 8.54
| AODAMO | var. serrata |  | Shiranuka, Shiranuka, Hokkaido Pref. | [6 empty] | 583 | 0.66 | 0.71 | 7.24 | 3.4 | 0.75 | 2.99 | 1.14 | 0.31 | 25 | ― | ― | ― | ― | 356 | 90 | 68 | ― | ― | ― | ― |  |  |  |  | ― | ― | ― | [10 empty] | ― | ―
69 | キリ | Paulownia tomentosa | C´ | 福島県喜多方市 | 8 | 15.0 | 26～31～48 | 10～17～24 | ― | 6.9 | 245 | 0.26 | 0.29 | 5.16 | 1.43 | 0.17 | 2.22 | 0.49 | 0.02 | 25 | 188 | 63 | 60 | 10.3 | 174 | 40 | 34 | 2.32 | 12.35 | 1.41 | 10.08 | 201 | 162 | 19 | 24 | 0 | 3.9 | 0 | 46.9 | 439 | 229 | 549 | 0.29 | 59.9 | 2.42 | 0.574 | 0.91 | 1.2 | 1.28 | 1.94
| KIRI |  |  | Kitakata, Fukushima Pref. | [6 empty] | ― | ― | ― | ― | ― | ― | ― | ― | ― | ― | ― | ― | ― | ― | ― | ― | ― | ― | ― | ― | ― |  |  |  |  | ― | ― | ― | [10 empty] | ― | ―
[11 empty] | ― ― | ― ― | ― ― | 0.706 0.712 | 0.660 0.581 | 0.474 0.345 | 0.626 0.662 | 0.477 0.431 | 0.478 0.374 | 0.294 0.473 | 0.100 0.094 | 0.376 0.395 | 0.186 0.070 | 0.295 0.002 | 0.034 -0.550 | 0.323 -0.149 | 0.119 -0.495 | -0.615 ― | -0.524 ― | -0.641 ― | -0.612 ― | -0.513 | -0.011 | 0.374 | -0.457 | 0.102 0.195 | 0.034 0.271 | -0.092 0.066 | 0.835 | 0.824 | 0.919 | 0.767 | 0.895 | 0.952 | 0.899 | 0.948 | -0.735 | -0.729 | 0.709 | 0.757