## つづき
樹 種 Species |  |  | 釘引抜抵抗*1 Nail withdrawal resistance (kg/cm) |  | 帯のこによる切削抵抗*2 一刃当り切込み量 0.14mm Cutting force by band saw (Bite per tooth, 0.14ｍｍ) (kg/cm)
番 号 Number | 和 名 お よ び 学 名 Common and scientific name |  | 木口面 Cross section | 板目面 Tangential section
9. | カラマツ | Larix leptolepis | 15.1 | 35.7 | ―
KARAMATSU
10. | エゾマツ | Picea jezoensis | 9.2 | 17.7 | 0.66
EZOMATSU
13. | トガサワラ | Pseudotsuga japonica | 16.6 | 32.8 | ―
TOGASAWARA
15F. | アカマツ | Pinus densiflora | 10.7 | 21.3 | 0.69
AKAMATSU
15I. | 〃 | 〃 | 14.6 | 29.8 | ―
15L. | 〃 | 〃 | 16.6 | 32.8 | 0.8
17. | クロマツ | Pinus thunbergii | 10.8 | 21.4 | ―
KUROMATSU
18G. | スギ | Cryptomeria japonica | 5.9 | 12.7 | ―
SUGI
18I. | 〃 | 〃 | 9.6 | 15.6 | 0.46
18N. | 〃 | 〃 | 8.7 | 15.6 | 0.47
20. | ヒノキ | Chamaecyparis | 10.1 | 16.9 | 0.52
| HINOKI | obtusa
33. | マカンバ | Betula | 39.4 | 61.2 | ―
| MAKANBA | maximowicziana
38E. | ブナ | Fagus crenata | 32 | 49.1 | 1.09
BUNA
38F. | 〃 | 〃 | 27.4 | 40.6 | 0.84
38H. | 〃 | 〃 | 28.9 | 39.9 | ―
38K. | 〃 | 〃 | 27.1 | 40.2 | 0.89
38L. | 〃 | 〃 | 32.4 | 46 | ―
40 | アカガシ | Quercus acuta | 64.9 | 81.9 | 1.5
AKAGASHI
45C. | ミズナラ | Quercus crispula | 33.9 | 46.5 | 0.95
MIZUNARA
45D. | 〃 | 〃 | 31.2 | 43.6 | 1.17
45F. | 〃 | 〃 | 32.1 | 51.3 | 1.01
45K. | 〃 | 〃 | 30.6 | 47.3 | ―
48 | ケヤキ | Zelkova serrata | 36.1 | 52.8 | 1.22
KEYAKI
67 | ヤチダモ | Fraxinus | 28.9 | 49.6 | 1.07
| YACHIDAMO | mandshurica
各試験項目の特性値と試験時比重との相関係数 Correlation coefficient between obtained value and specific gravity at test |  |  | 0.909 | 0.926 | 0.964
（注） *1 JIS Z 2121 による。 Based on JIS Z 2121． *2 切削条件は次のとおり，タイヤ径 ； 900mm，のこ速度 ; 2,670m/min，のこ厚 ； 20B．Ｗ．G． Cutting condition are as follows. Diameter of saw wheel 900 mm, Velocity of saw 2,670 m/min, Saw thickness 20 B. W. G.