## （注）
(注) | (Remarks)
上段;心材 | The upper : Heartwood
下段;辺材 | The lower ; Sapwood
*1 JIS.Z 2103 による。 | *1 Based on JIS Z 2103, cross section.
容積密度数; 全乾時重量，生材時容積 | Bulk density ; Weight when oven dry and volume when green.
*2 JIS Z 2103による。 | *2 Based on JIS Z 2103.
*3 次式により算出する。 | *3 Fiber saturation point (F. S. P.) is culculated by following formula.
F. S. P.=(av/R)/(⊿v/⊿w) | F. S. P.= (av/R)/(⊿v/⊿w)
F.S.P. ;繊維飽和点(%) | av; Volumetric shrinkage from green to oven dry (%).
av; 容積全収納率(%) | R : Bulk density (g/cm').
R; 容積密度数 (g/cm³) | (⊿v/⊿w) ; Volumetric shrinkage per Ig water desorption from air dry
⊿v/⊿w: 水１ｇ当り容積収縮 | to oven dry (cm'/g).
*4 JIS Z 2105 による。 | *4 Based on JIS Z 2105.
*5 JIS Z 2104 による。 | *5 Based on JIS Z 2104.
*6 試験条件は次のとおりである。 | *6 Drying conditions are as follows.
乾球温度 (℃) 湿球温度 (℃) 風速(m/sec) | Dry-bulb (℃) Wet bulb (℃) Wind velocity
20℃ 20 17 1 | thermometer thermometer (m/sec)
初期 45 38 1 | 20℃ 20 17 1
60℃ 中期 55 40 1 | Initial 45 38 1
後期 60 35 1 | 60℃ Intermediate 55 40 1
試験材寸法;長さ 30cm，幅 10cm，厚さ 2cm | Final 60 35 1
( ):辺心材込み | Dimension test board ; Length 30 cm, Width 10 cm, Thichness 2 cm.
*7 試験条件は次のとおりである。 | () : Test board with heart-and sapwood.
試験場所;東京都目黒区下目黒旧林業試験場構内 | *7 Drying place ; Tokyo.
試験開始月 :11月～2月 | Bigining month of drying : November to February.
試験材寸法;長さ 70cm，厚さ 6cm | Dimension of test board ; Length 70 cm, Thickness 6 cm.
木口面は被覆 | Covering on cross section.
( );樹種番号 17,18N, 40, 54は辺材， 38K は偽心材 | () ; Number of species 17. 18N, 40, 54 are sapwoods and 38K is false heartwood.
*8 JIS Z 2119 による。
*9 JIS Z 2113 による。 | *8 Based on JIS Z 2119.
*10 JIS Z 2111 による。 | *9 Based on JIS Z 2113.
*11 JIS Z 2112 による。 | *10 Based on JIS Z 2111.
*12 JIS Z 2116 による。 | *11 Based on JIS Z 2112.
*13 JIS Z 2114.による。 | *12 Based on JIS Z 2116.
*14 JIS Z 2117 による。 | *13 Based on JIS Z 2114.
*15 JIS Z 2141による。 | *14 Based on JIS Z 2117.
*16 切削条件は次のとおり。 | *15 Based on JIS Z 2141.
乾燥材(含水率 12%) を主回転数900rpm，切削円直径 170mm | *16 The cutting conditions are as follows
切削角56°、刃先角 40°、切削深さ 2mm、 刃当りの送り量 3.0 | Rotation speed of cutter head 900 rpm, Diameter of cutting circle
mm の条件において切削する。 | 170mm, Cutting angle 56° , Knife angle 40° , Depth of cut 2mm,
Feed speed 3 mm, Test boards were prepared at 15% M. C.